## Full 1
NGX010 | m² |  | Geotèxtil no teixit.
Geotèxtil no teixit compost per fibres de polipropilè unides per tiretes, amb una resistència a la tracció longitudinal de 27,9 kN/m i una resistència a la tracció transversal de 31,6 kN/m, col·locat sobre el terreny.
Codi |  | Unitat |  | Descripció |  | Rendiment |  | Preu unitari |  | Import
1 |  |  |  | Materials
mt14gsa030nn |  | m² |  | Geotèxtil no teixit compost per fibres de polipropilè unides per tiretes, amb una resistència a la tracció longitudinal de 27,9 kN/m, una resistència a la tracció transversal de 31,6 kN/m, una obertura de con a l'assaig de perforació dinàmica segons UNE-EN ISO 13433 inferior a 9,3 mm, resistència CBR a punxonament 5,3 kN i una massa superficial de 400 g/m². Segons UNE-EN 13252. |  | 1.1 |  | 2.04 |  | 2.24
[6 empty] | Subtotal materials: |  |  |  | 2.24
2 |  |  |  | Mà d'obra
mo041 |  | h |  | Oficial 1ª construcció d'obra civil. |  | 0.003 |  | 25.57 |  | 0.08
mo087 |  | h |  | Ajudant construcció d'obra civil. |  | 0.005 |  | 22.73 |  | 0.11
[6 empty] | Subtotal mà d'obra: |  |  |  | 0.19
3 |  |  |  | Costos directes complementaris
|  | % |  | Costos directes complementaris |  | 2 |  | 2.43 |  | 0.05
Cost de manteniment decennal: 0,12€ en els primers 10 anys. | [5 empty] | Costos directes (1+2+3): |  |  |  | 2.48
Referència norma UNE i Títol de la norma transposició de norma harmonitzada |  |  |  |  | Aplicabilitat(a) |  | Obligatorietat(b) |  | Sistema(c)
UNE-EN 13252:2017 |  |  |  |  | 1032020 |  | 1032020 |  | 2+/4
Geotextiles y productos relacionados. Características requer idas para su uso en sistemas de drenaje.
(a) Data d'aplicabilitat de la norma harmonitzada i inici del període de coexistència
(b) Data final del període de coexistència / entrada en vigor marcat CE
(c) Sistema d'avaluació i verificació de la constància de les prestacions