## Full 1
FFX045 | m² |  | Full exterior de façana de dos fulls, de fàbrica de maó de formigó cara vista, amb càmera d'aire lleugerament ventilada.
Full exterior de façana de dos fulls, amb suport parcial sobre el forjat, de 12 cm d'espessor, de fàbrica de maó de formigó cara vista hidrofugat, llis calat, gris, 24x12x5 cm, amb junts horitzontals i verticals de 10 mm d'espessor, junt renfonsada, rebuda amb morter de ciment industrial, color gris, M-5, subministrat a granel; amb cambra d'aire lleugerament ventilada, mitjançant la realització d'obertures de ventilació, amb un àrea efectiva de 10 cm² per cada m de façana (orificis, reixes o junts verticals desproveïdes de morter) per a ventilació de la cambra. Llinda de fàbrica armada de maons tallats cara vista, aparell a sardinell; muntatge i desmuntatge d'estintolament. Revestiment dels fronts de forjat i pilars amb maons tallats, col·locats amb morter d'alta adherència. El preu no inclou el drenatge. El preu no inclou les reixetes de ventilació.
Codi |  | Unitat |  | Descripció | Rendiment |  | Preu unitari | Import
1 |  |  |  | Materials
mt05chl010a |  | U |  | Maó de formigó cara vista hidrofugat, llis calat, gris, 24x12x5 cm, densitat 2000 kg/m³, segons UNE-EN 771-3. | 75 |  | 0.34 | 25.5
mt08aaa010a |  | m³ |  | Aigua. | 0.01 |  | 1.5 | 0.02
mt09mif010cb |  | t |  | Morter industrial per a obra de paleta, de ciment, color gris, categoria M-5 (resistència a compressió 5 N/mm²), subministrat a granel, segons UNE-EN 998-2. | 0.054 |  | 50.2 | 2.71
mt07aco010g |  | kg |  | Acer en barres corrugades, UNE-EN 10080 B 500 S, subministrat en obra en barres sense elaborar, de varis diàmetres. | 0.6 |  | 1.22 | 0.73
mt09moe020a |  | kg |  | Adhesiu cimentós millorat de lligants mixtos, C2 TE, per a la col·locació en capa gruixuda de peces ceràmiques en paraments verticals exteriors, segons UNE-EN 12004 | 0.729 |  | 0.53 | 0.39
mt08adt010 |  | kg |  | Additiu hidròfug per a impermeabilització de morters o formigons. | 0.034 |  | 1.2 | 0.04
mt50spa050m |  | m³ |  | Tauló de fusta de pi, dimensions 20x7,2 cm. | 0.001 |  | 439.2 | 0.44
mt50spa101 |  | kg |  | Claus d'acer. | 0.011 |  | 1.87 | 0.02
mt50spa081a |  | U |  | Puntal metàl·lic telescòpic, de fins a 3 m d'altura. | 0.003 |  | 19.25 | 0.06
[5 empty] | Subtotal materials: |  |  | 29.91
2 |  |  |  | Equip i maquinària
mq06mms010 |  | h |  | Mesclador continu amb sitja, per a morter industrial en sec, subministrat a granel. | 0.206 |  | 1.94 | 0.4
[5 empty] | Subtotal equip i maquinària: |  |  | 0.4
3 |  |  |  | Mà d'obra
mo021 |  | h |  | Oficial 1ª construcció en treballs de ram de paleta. | 1.444 |  | 28.42 | 41.04
mo114 |  | h |  | Peó ordinari construcció en treballs de ram de paleta. | 0.824 |  | 23.81 | 19.62
[5 empty] | Subtotal mà d'obra: |  |  | 60.66
4 |  |  |  | Costos directes complementaris
|  | % |  | Costos directes complementaris | 3 |  | 90.97 | 2.73
Cost de manteniment decennal: 3,75€ en els primers 10 anys. |  |  |  |  | Costos directes (1+2+3+4): |  |  | 93.7
Referència i títol de la norma | [5 empty] | Aplicabilitat(a) | Obligatorietat(b) | Sistema(c)
EN 771-3:2011+A1:2015 | [5 empty] | 1062020 | 1062020 | 2+/4
Especificaciones de piezas para fábrica de albañilería. Parte 3: Bloques de hormigón (áridos densos y ligeros).
EN 998-2:2016 | [5 empty] | 1182020 | 1182020 | 2+/4
Especificaciones de los morteros para albañilería. Parte 2: Morteros para albañilería
EN 12004:2007+A1:2012 | [5 empty] | 142013 | 172013 | 3
Adhesivos para baldosas cerámicas. Requisitos, evaluación de la conformidad, clasificación y designación.
(a) Data d'aplicabilitat de la norma harmonitzada
(b) Data en què finalitza el període de coexistència
(c) Sistema d'avaluació i verificació de la constància de les prestacions