## Full 1
NAF010 | m² |  | Aïllament tèrmic per l'interior del full exterior, en façana de doble full de fàbrica cara vista.
Aïllament tèrmic per l'interior del full exterior, en façana de doble full de fàbrica cara vista, amb panell flexible de llana de vidre, segons UNE-EN 13162, revestit per una de les seves cares amb un complex de paper kraft amb polietilè que actua com a barrera de vapor, de 50 mm d'espessor, resistència tèrmica 1,25 m²K/W, conductivitat tèrmica 0,04 W/(mK). Col·locació en obra: a topall, amb paletades d'adhesiu cimentós. Inclús cinta autoadhesiva per a segellat de junts.
Codi |  | Unitat |  | Descripció |  | Rendiment |  | Preu unitari |  | Import
1 |  |  |  | Materials
mt16aaa040b |  | kg |  | Adhesiu cimentós per a fixació de panells aïllants, en paraments verticals. |  | 1 |  | 0.45 |  | 0.45
mt16lva020m |  | m² |  | Panell flexible de llana de vidre, segons UNE-EN 13162, revestit per una de les seves cares amb un complex de paper kraft amb polietilè que actua com a barrera de vapor, de 50 mm d'espessor, resistència tèrmica 1,25 m²K/W, conductivitat tèrmica 0,04 W/(mK), Euroclasse F de reacció al foc segons UNE-EN 13501-1, capacitat d'absorció d'aigua a curt termini <=1 kg/m² i factor de resistència a la difusió del vapor d'aigua 1. |  | 1.05 |  | 3.54 |  | 3.72
mt16aaa030 |  | m |  | Cinta autoadhesiva per closa de juntes. |  | 0.44 |  | 0.3 |  | 0.13
[6 empty] | Subtotal materials: |  |  |  | 4.3
2 |  |  |  | Mà d'obra
mo054 |  | h |  | Oficial 1ª muntador d'aïllaments. |  | 0.12 |  | 29.34 |  | 3.52
mo101 |  | h |  | Ajudant muntador d'aïllaments. |  | 0.12 |  | 25.28 |  | 3.03
[6 empty] | Subtotal mà d'obra: |  |  |  | 6.55
3 |  |  |  | Costos directes complementaris
|  | % |  | Costos directes complementaris |  | 2 |  | 10.85 |  | 0.22
Cost de manteniment decennal: 0,22€ en els primers 10 anys. | [5 empty] | Costos directes (1+2+3): |  |  |  | 11.07
Referència i títol de la norma |  |  |  |  | Aplicabilitat(a) |  | Obligatorietat(b) |  | Sistema(c)
EN 13162:2012+A1:2015 |  |  |  |  | 1072020 |  | 1072020 |  | 1/3/4
Productos aislantes térmicos para aplicaciones en la edificación. Productos manufacturados de lana mineral (MW). Especificación.
(a) Data d'aplicabilitat de la norma harmonitzada
(b) Data en què finalitza el període de coexistència
(c) Sistema d'avaluació i verificació de la constància de les prestacions