## Full 1
NAN210 | m² |  | Aïllament tèrmic per l'interior de cobertes inclinades d'estructura de fusta, sobre espai habitable. Sistema Homeseal "KNAUF INSULATION".
Aïllament tèrmic per l'interior de cobertes inclinades d'estructura de fusta, sobre espai habitable, format per: panell de llana de vidre, no revestit, subministrat en rotllos, Naturoll 032 "KNAUF INSULATION", de 160 mm d'espessor, segons UNE-EN 13162, resistència tèrmica 5 m²K/W, conductivitat tèrmica 0,032 W/(mK). Inclús làmina de difusió variable, amb armadura, Homeseal LDS Flex Plus "KNAUF INSULATION", de polièster i poliamida, de 0,2 mm d'espessor, de 0,2 a 20 m de gruix d'aire equivalent enfront de la difusió de vapor d'aigua, segons UNE-EN 1931, cinta adhesiva Homeseal LDS Soliplan-1 "KNAUF INSULATION", de 6 cm d'amplada, revestida amb paper kraft, per a la fixació i el segellat de làmines per al control del vapor i adhesiu de segellat Homeseal LDS Solimur "KNAUF INSULATION", per a l'estanquitat perifèrica de làmines per al control del vapor.
Codi |  | Unitat |  | Descripció |  | Rendiment |  | Preu unitari | Import
1 |  |  |  | Materials
mt16lki050a |  | m² |  | Panell de llana de vidre, no revestit, subministrat en rotllos, Naturoll 032 "KNAUF INSULATION", de 160 mm d'espessor, segons UNE-EN 13162, amb certificat de qualitat de l'aire interior Eurofins Gold, resistència tèrmica 5 m²K/W, conductivitat tèrmica 0,032 W/(mK), Euroclasse A1 de reacció al foc segons UNE-EN 13501-1, amb codi de designació MW-EN 13162-T4-WS-WL(P)-AFr5, d'aplicació com aïllant tèrmic i acústic en envans i extradossats de guix laminat, tancaments verticals i particions de fàbrica. Les resines emprades en la fabricació no contenen formaldehid ni fenols (E-Technology). |  | 1.05 |  | 20.71 | 21.75
mt15kbv010a |  | m² |  | Làmina de difusió variable, amb armadura, Homeseal LDS Flex Plus "KNAUF INSULATION", de polièster i poliamida, de 0,2 mm d'espessor, de 0,2 a 20 m de gruix d'aire equivalent enfront de la difusió de vapor d'aigua, segons UNE-EN 1931. |  | 1.1 |  | 3.55 | 3.91
mt15kbv020 |  | m |  | Cinta adhesiva Homeseal LDS Soliplan-1 "KNAUF INSULATION", de 6 cm d'amplada, revestida amb paper kraft, per a la fixació i el segellat de làmines per al control del vapor. |  | 1.1 |  | 0.82 | 0.9
mt15kbv030 |  | U |  | Cartutx de 310 ml d' adhesiu de segellat Homeseal LDS Solimur "KNAUF INSULATION", per a l'estanquitat perifèrica de làmines per al control del vapor. |  | 0.06 |  | 7.33 | 0.44
[6 empty] | Subtotal materials: |  |  | 27
2 |  |  |  | Mà d'obra
mo054 |  | h |  | Oficial 1ª muntador d'aïllaments. |  | 0.185 |  | 26.41 | 4.89
mo101 |  | h |  | Ajudant muntador d'aïllaments. |  | 0.248 |  | 22.73 | 5.64
[6 empty] | Subtotal mà d'obra: |  |  | 10.53
3 |  |  |  | Costos directes complementaris
|  | % |  | Costos directes complementaris |  | 2 |  | 37.53 | 0.75
Cost de manteniment decennal: 0,77€ en els primers 10 anys. | [5 empty] | Costos directes (1+2+3): |  |  | 38.28
Referència norma UNE i Títol de la norma transposició de norma harmonitzada |  |  |  |  | Aplicabilitat(a) |  | Obligatorietat(b) |  | Sistema(c)
UNE-EN 13162:2013/A1:2015 |  |  |  |  | 1072020 |  | 1072020 |  | 1/3/4
Productos aislantes térmicos para aplicaciones en la edificación. Productos manufacturados de lana mineral (MW). Especificación.
(a) Data d'aplicabilitat de la norma harmonitzada i inici del període de coexistència
(b) Data final del període de coexistència / entrada en vigor marcat CE
(c) Sistema d'avaluació i verificació de la constància de les prestacions