## Full 1
NVF010 | m² |  | Aïllament tèrmic d'origen vegetal per l'interior del full exterior, en façana de doble full de fàbrica cara vista.
Aïllament tèrmic d'origen vegetal per l'interior del full exterior, en façana de doble full de fàbrica cara vista, format per panell d'aglomerat de suro expandit, de 25 mm d'espessor, de 1000x500 mm, color negre, d'entre 105 i 125 kg/m³ de densitat, resistència tèrmica 0,65 m²K/W, conductivitat tèrmica 0,04 W/(mK), factor de resistència a la difusió del vapor d'aigua entre 7 i 14, Euroclasse E de reacció al foc, segons UNE-EN 13501-1, resistència a compressió >= 100 kPa, col·locat a topall i amb paletades d'adhesiu cimentós.
Codi |  | Unitat |  | Descripció |  | Rendiment |  | Preu unitari | Import
1 |  |  |  | Materials
mt16aaa040f |  | kg |  | Adhesiu cimentós per a fixació de plaques aïllants, en paraments verticals. |  | 2 |  | 0.45 | 0.9
mt16acs010lb |  | m² |  | Panell d'aglomerat de suro expandit, de 25 mm d'espessor, de 1000x500 mm, color negre, d'entre 105 i 125 kg/m³ de densitat, resistència tèrmica 0,65 m²K/W, conductivitat tèrmica 0,04 W/(mK), factor de resistència a la difusió del vapor d'aigua entre 7 i 14, Euroclasse E de reacció al foc, segons UNE-EN 13501-1, resistència a compressió >= 100 kPa; segons UNE-EN 13170. |  | 1.05 |  | 10.27 | 10.78
[6 empty] | Subtotal materials: |  |  | 11.68
2 |  |  |  | Mà d'obra
mo054 |  | h |  | Oficial 1ª muntador d'aïllaments. |  | 0.12 |  | 30.63 | 3.68
mo101 |  | h |  | Ajudant muntador d'aïllaments. |  | 0.12 |  | 26.39 | 3.17
[6 empty] | Subtotal mà d'obra: |  |  | 6.85
3 |  |  |  | Costos directes complementaris
|  | % |  | Costos directes complementaris |  | 2 |  | 18.53 | 0.37
Cost de manteniment decennal: 0,38€ en els primers 10 anys. | [5 empty] | Costos directes (1+2+3): |  |  | 18.9
Referència i títol de la norma |  |  |  |  | Aplicabilitat(a) |  | Obligatorietat(b) |  | Sistema(c)
EN 13170:2012+A1:2015 |  |  |  |  | 1072020 |  | 1072020 |  | 1/3/4
Productos aislantes térmicos para aplicaciones en la edificación. Productos manufacturados de corcho expandido (ICB). Especificación.
(a) Data d'aplicabilitat de la norma harmonitzada
(b) Data en què finalitza el període de coexistència
(c) Sistema d'avaluació i verificació de la constància de les prestacions