## Full 1
NVN010 | m² |  | Aïllament tèrmic per l'exterior de cobertes inclinades d'estructura de fusta, amb panells de fibres de fusta.
Aïllament tèrmic per l'exterior de cobertes inclinades d'estructura contínua de fusta, format per barrera de vapor de làmina autoadhesiva de polipropilè, de 0,45 mm d'espessor i 130 g/m²; aïllament tèrmic de panell aïllant de capa única, de fibres de fusta, de 40 mm d'espessor i 1200x625 mm, de superfície llisa i mecanitzat lateral recte, segons UNE-EN 13171, resistència tèrmica 1,05 m²K/W, conductivitat tèrmica 0,04 W/(mK), densitat 110 kg/m³; aïllament sota teula de panell aïllant impermeable, de fibres de fusta, de 18 mm d'espessor, de superfície llisa i mecanitzat lateral encadellat, resistència tèrmica 0,4 m²K/W, conductivitat tèrmica 0,046 W/(mK), densitat 260 kg/m³; i impermeabilització de làmina impermeabilitzant de microfibres de polipropilè, de 0,5 mm d'espessor i 145 g/m², Euroclasse E de reacció al foc segons UNE-EN 13501-1, estanquitat a l'aigua classe W1 segons UNE-EN 1928. El preu no inclou l'estructura suport ni la cobertura de la coberta.
Codi |  | Unitat |  | Descripció |  | Rendiment |  | Preu unitari | Import
1 |  |  |  | Materials
mt15bio030a |  | m² |  | Barrera de vapor amb estanquitat a l'aire, formada per una làmina autoadhesiva de polipropilè, de 0,45 mm d'espessor i 130 g/m², subministrada en rotllos de 1,50x50 m, segons UNE-EN 13984. |  | 1.05 |  | 2.54 | 2.67
mt16bab060a |  | m² |  | Panell aïllant de capa única, de fibres de fusta, de 40 mm d'espessor i 1200x625 mm, de superfície llisa i mecanitzat lateral recte, segons UNE-EN 13171, resistència tèrmica 1,05 m²K/W, conductivitat tèrmica 0,04 W/(mK), densitat 110 kg/m³, Euroclasse E de reacció al foc segons UNE-EN 13501-1. |  | 1.05 |  | 9.7 | 10.19
mt16bab050a |  | m² |  | Panell aïllant impermeable, sota teula, de fibres de fusta, de 18 mm d'espessor, encadellat, segons UNE-EN 13171, resistència tèrmica 0,4 m²K/W, conductivitat tèrmica 0,046 W/(mK), densitat 260 kg/m³, Euroclasse E de reacció al foc segons UNE-EN 13501-1. |  | 1.05 |  | 7.6 | 7.98
mt15bio015a |  | m² |  | Làmina impermeabilitzant de microfibres de polipropilè, de 0,5 mm d'espessor i 145 g/m², Euroclasse E de reacció al foc segons UNE-EN 13501-1, estanquitat a l'aigua classe W1 segons UNE-EN 1928, subministrada en rotllos de 1,50x50 m, segons UNE-EN 13859-1. |  | 1.05 |  | 2.42 | 2.54
[6 empty] | Subtotal materials: |  |  | 23.38
2 |  |  |  | Mà d'obra
mo054 |  | h |  | Oficial 1ª muntador d'aïllaments. |  | 0.393 |  | 29.34 | 11.53
mo101 |  | h |  | Ajudant muntador d'aïllaments. |  | 0.367 |  | 25.28 | 9.28
[6 empty] | Subtotal mà d'obra: |  |  | 20.81
3 |  |  |  | Costos directes complementaris
|  | % |  | Costos directes complementaris |  | 2 |  | 44.19 | 0.88
Cost de manteniment decennal: 0,90€ en els primers 10 anys. | [5 empty] | Costos directes (1+2+3): |  |  | 45.07
Referència i títol de la norma |  |  |  |  | Aplicabilitat(a) |  | Obligatorietat(b) |  | Sistema(c)
EN 13984:2013 |  |  |  |  | 1112010 |  | 1112010 |  | 1/3/4
Láminas flexibles para impermeabilización. Láminas plásticas y de caucho para el control del vapor. Definiciones y características.
EN 13171:2012+A1:2015 |  |  |  |  | 1072020 |  | 1072020 |  | 1/3/4
Productos aislantes térmicos para aplicaciones en la edificación. Productos manufacturados de fibra de madera (WF). Especificación.
EN 13859-1:2010 |  |  |  |  | 142011 |  | 142012 |  | 1/3/4
Láminas flexibles para impermeabilización. Definiciones y características de las láminas auxiliares. Parte 1: Láminas auxiliares para cubiertas con elementos discontinuos.
(a) Data d'aplicabilitat de la norma harmonitzada
(b) Data en què finalitza el període de coexistència
(c) Sistema d'avaluació i verificació de la constància de les prestacions