## Full 1
FAR020 | m² | Full principal de façana ventilada, de fàbrica de bloc de formigó per a revestir.
Full principal de façana ventilada, recolzat sobre el forjat i enrasat, de 22 cm d'espessor, de fàbrica de bloc de formigó lleuger amb argila expandida, massís acústic, 30x20x22 cm, per revestir, amb junts horitzontals de 10 mm d'espessor, junt renfonsada, rebuda amb morter de ciment industrial, color gris, M-5, subministrat a granel. Llinda de fàbrica armada de blocs en "U" de formigó, massissat de formigó de replè, HA-25/B/12/XC2, preparat en obra; muntatge i desmuntatge d'estintolament.
Codi |  | Unitat | Descripció | Rendiment |  | Preu unitari | Import
1 |  |  | Materials
mt02bar010bjoe |  | U | Bloc de formigó lleuger amb argila expandida, massís acústic, 30x20x22 cm, per revestir, amb un aïllament a soroll aeri de 56 dBA, transmitància tèrmica 0,83 W/(m²K), densitat 1250 kg/m³; amb el preu incrementat el 20% en concepte de peces especials. Segons UNE-EN 771-3. | 17 |  | 2.4 | 40.8
mt08aaa010a |  | m³ | Aigua. | 0.004 |  | 1.5 | 0.01
mt09mif010cb |  | t | Morter industrial per a obra de paleta, de ciment, color gris, categoria M-5 (resistència a compressió 5 N/mm²), subministrat a granel, segons UNE-EN 998-2. | 0.021 |  | 50.2 | 1.05
mt07aco010c |  | kg | Ferralla elaborada en taller industrial amb acer en barres corrugades, UNE-EN 10080 B 500 S, de varis diàmetres. | 0.7 |  | 1.6 | 1.12
mt08cem011a |  | kg | Ciment Pòrtland CEM II/B-L 32,5 R, color gris, en sacs, segons UNE-EN 197-1. | 4.069 |  | 0.1 | 0.41
mt01arg006 |  | t | Sorra de cantera, per a formigó preparat en obra. | 0.005 |  | 17.5 | 0.09
mt01arg007b |  | t | Àrid gruixut homogeneïtzat, de mida màxima 12 mm. | 0.011 |  | 16.64 | 0.18
mt50spa050m |  | m³ | Tauló de fusta de pi, dimensions 20x7,2 cm. | 0.001 |  | 439.2 | 0.44
mt50spa081a |  | U | Puntal metàl·lic telescòpic, de fins a 3 m d'altura. | 0.003 |  | 19.25 | 0.06
mt50spa101 |  | kg | Claus d'acer. | 0.011 |  | 1.87 | 0.02
|  |  |  | Subtotal materials: |  |  | 44.18
2 |  |  | Equip i maquinària
mq06mms010 |  | h | Mesclador continu amb sitja, per a morter industrial en sec, subministrat a granel. | 0.091 |  | 1.94 | 0.18
|  |  |  | Subtotal equip i maquinària: |  |  | 0.18
3 |  |  | Mà d'obra
mo021 |  | h | Oficial 1ª construcció en treballs de ram de paleta. | 0.819 |  | 28.42 | 23.28
mo114 |  | h | Peó ordinari construcció en treballs de ram de paleta. | 0.432 |  | 23.81 | 10.29
|  |  |  | Subtotal mà d'obra: |  |  | 33.57
4 |  |  | Costos directes complementaris
|  | % | Costos directes complementaris | 3 |  | 77.93 | 2.34
Cost de manteniment decennal: 2,41€ en els primers 10 anys. |  |  |  | Costos directes (1+2+3+4): |  |  | 80.27
Referència i títol de la norma |  |  |  |  | Aplicabilitat(a) | Obligatorietat(b) | Sistema(c)
EN 771-3:2011+A1:2015 |  |  |  |  | 1062020 | 1062020 | 2+/4
Especificaciones de piezas para fábrica de albañilería. Parte 3: Bloques de hormigón (áridos densos y ligeros).
EN 998-2:2016 |  |  |  |  | 1182020 | 1182020 | 2+/4
Especificaciones de los morteros para albañilería. Parte 2: Morteros para albañilería
EN 197-1:2011 |  |  |  |  | 172012 | 172013 | 1+
Cemento. Parte 1: Composición, especificaciones y criterios de conformidad de los cementos comunes.
(a) Data d'aplicabilitat de la norma harmonitzada
(b) Data en què finalitza el període de coexistència
(c) Sistema d'avaluació i verificació de la constància de les prestacions