## Full 1
NHM060 | m² |  | Tractament d'humitats per capil·laritat amb morter de calç, en murs. Sistema Biocalce MuroSeco "KERAKOLL".
Tractament d'humitats per capil·laritat amb morter de calç, en murs. Sistema Biocalce MuroSeco "KERAKOLL". CAPA DE REGULARITZACIÓ: morter de calç Biocalce MuroSano "KERAKOLL", de 10 mm d'espessor, armat amb malla electrosoldada, de 50 mm de passada de malla i 2 mm de diàmetre; CAPA DE DESHUMIDIFICACIÓ: revestiment arrebossat de morter de calç Biocalce Benessere "KERAKOLL", tipus R CSII, absorció d'aigua per capil·laritat >= 0,3 kg/m², segons UNE-EN 998-1, de 10 mm de gruix total, aplicat en una capa; CAPA D'ALLISAT: morter de calç Biocalce Revoco Fino "KERAKOLL", de 2 mm d'espessor; CAPA D'ACABAT: aplicació manual de dues mans de pintura, Kerakover Silox Pittura "KERAKOLL", ambdues diluïdes amb un 20 a 30% d'aigua; prèvia aplicació d'una mà d'emprimació, Kerakover Silox Primer "KERAKOLL".
Codi |  | Unitat |  | Descripció | Rendiment |  |  | Preu unitari | Import
1 |  |  |  | Materials
mt08aaa010a |  | m³ |  | Aigua. | 0.257 |  |  | 1.5 | 0.39
mt28mkr010b |  | kg |  | Morter de calç Biocalce MuroSano "KERAKOLL", compost per calç hidràulica natural, tipus NHL 3,5, putzolanes, sorres de sílice i de marbre blanc i Geolegante "KERAKOLL", aplicat mecànicament, amb molt baix contingut de substàncies orgàniques volàtils (VOC), per a aplicar mitjançant projecció mecànica. | 17 |  |  | 0.46 | 7.82
mt07ame530a |  | m² |  | Malla electrosoldada, de 50 mm de passada de malla i 2 mm de diàmetre, d'acer amb baix contingut en carboni UNE-EN ISO 16120-2 C4D acabat galvanitzat. | 1.1 |  |  | 2.58 | 2.84
mt28mkr060b |  | kg |  | Morter de calç Biocalce Benessere "KERAKOLL", tipus R CSII, absorció d'aigua per capil·laritat >= 0,3 kg/m², segons UNE-EN 998-1, compost per calç hidràulica natural, tipus NHL 3,5, putzolanes, àrids seleccionats, additius i Geolegante "KERAKOLL", aplicat mecànicament, amb molt baix contingut de substàncies orgàniques volàtils (VOC), per a aplicar mitjançant projecció mecànica. | 6.5 |  |  | 1.33 | 8.65
mt28mkr030a |  | kg |  | Morter de calç Biocalce Revoco Fino "KERAKOLL", compost per calç hidràulica natural, tipus NHL 3,5, sorra de sílice i pols de marbre blanc, aplicat manualment, amb molt baix contingut de substàncies orgàniques volàtils (VOC), per a aplicar amb llana. | 3.2 |  |  | 0.71 | 2.27
mt27pik005a |  | l |  | Emprimació, Kerakover Silox Primer "KERAKOLL", a base de copolímers acrílics i siloxans, per a aplicar amb brotxa, corró o pistola. | 0.15 |  |  | 9.61 | 1.44
mt27pik010e |  | l |  | Pintura per a interior i exterior, Kerakover Silox Pittura "KERAKOLL", a base de copolímers acrílics i siloxans, color blanc, acabat mat, textura llisa, antifloridura, impermeable a l'aigua de pluja, permeable al vapor d'aigua i resistent als raigs UV i als àlcalis; per a aplicar amb brotxa, corró o pistola. | 0.175 |  |  | 19.91 | 3.48
[5 empty] | Subtotal materials: |  |  |  | 26.89
2 |  |  |  | Equip i maquinària
mq06pym010 |  | h |  | Mescladora-bombadora per morters i guixos projectats, de 3 m³/h. | 0.127 |  |  | 8.52 | 1.08
[5 empty] | Subtotal equip i maquinària: |  |  |  | 1.08
3 |  |  |  | Mà d'obra
mo039 |  | h |  | Oficial 1ª revocador. | 0.874 |  |  | 29.67 | 25.93
mo079 |  | h |  | Ajudant revocador. | 0.874 |  |  | 26.39 | 23.06
mo038 |  | h |  | Oficial 1ª pintor. | 0.162 |  |  | 29.67 | 4.81
mo076 |  | h |  | Ajudant pintor. | 0.162 |  |  | 26.39 | 4.28
[5 empty] | Subtotal mà d'obra: |  |  |  | 58.08
4 |  |  |  | Costos directes complementaris
|  | % |  | Costos directes complementaris | 2 |  |  | 86.05 | 1.72
Cost de manteniment decennal: 35,11€ en els primers 10 anys. |  |  |  |  | Costos directes (1+2+3+4): |  |  |  | 87.77
Referència i títol de la norma | [5 empty] | Aplicabilitat(a) | Obligatorietat(b) |  | Sistema(c)
EN 998-1:2016 | [5 empty] | 1182020 | 1182020 |  | 4
Especificaciones de los morteros para albañilería. Parte 1: Morteros para revoco y enlucido.
(a) Data d'aplicabilitat de la norma harmonitzada
(b) Data en què finalitza el període de coexistència
(c) Sistema d'avaluació i verificació de la constància de les prestacions