## Full 1
NLG090 | m² |  | Sistema "MasterSeal Roof 2160 "BASF" d'impermeabilització líquida, per a reparació de cobertes.
Sistema "MasterSeal Roof 2160 "BASF" d'impermeabilització líquida, per a reparació de cobertes, vist, de 2 a 2,5 mm de gruix total, sobre superfície suport de ceràmica vitrificada, format per emprimació transparent, MasterSeal P 682 "BASF", aplicada amb un drap, impermeabilitzant líquid, MasterSeal M 860 "BASF", de color gris, aplicat i estès amb plana dentada; i capa d'acabat amb segellant color a escollir, MasterSeal TC 259 "BASF", aplicada mitjançant brotxa, corró o pistola.
Codi |  | Unitat |  | Descripció | Rendiment | Preu unitari | Import
1 |  |  |  | Materials
mt15bas120b |  | kg |  | Emprimació transparent, MasterSeal P 682 "BASF", a base de silà monocomponent i dissolvents, amb resistència als raigs UV, per aplicar sobre superfície suport de ceràmica vitrificada. | 0.05 | 37.45 | 1.87
mt15bas165a |  | kg |  | Impermeabilitzant líquid, MasterSeal M 860 "BASF", de color gris, de dos components a base de resina de poliurea sense dissolvents i pigments, permeable al vapor d'aigua, amb duresa Shore A aproximada de 75, segons UNE-EN ISO 868 i elongació a ruptura >= 700%, segons UNE-EN ISO 8339, per a aplicar amb plana dentada, per conformar una membrana impermeable en cobertes planes o inclinades, segons UNE-EN 13813. | 1.5 | 11.94 | 17.91
mt15bas150d |  | kg |  | Segellant color a escollir, MasterSeal TC 259 "BASF", compost per poliuretà alifàtic monocomponent i dissolvents, amb resistència als raigs UV, d'aplicació com a capa d'acabat elàstica per a protecció enfront de la intempèrie, en el sistema MasterSeal Roof d'impermeabilització vista de cobertes. | 0.2 | 14.18 | 2.84
[5 empty] | Subtotal materials: |  | 22.62
2 |  |  |  | Mà d'obra
mo032 |  | h |  | Oficial 1ª aplicador de productes impermeabilitzants. | 0.554 | 23.78 | 13.17
mo070 |  | h |  | Ajudant aplicador de productes impermeabilitzants. | 0.554 | 21.14 | 11.71
[5 empty] | Subtotal mà d'obra: |  | 24.88
3 |  |  |  | Costos directes complementaris
|  | % |  | Costos directes complementaris | 2 | 47.5 | 0.95
Cost de manteniment decennal: 4,85€ en els primers 10 anys. |  |  |  |  | Costos directes (1+2+3): |  | 48.45