## Full 1
QTX180 | m² |  | Coberta inclinada, sistema Tectum First "BMI".
Coberta inclinada, sistema Tectum First "BMI", amb una pendent mínima del 37%, sobre suport continu de formigó. IMPERMEABILITZACIÓ I LÀMINA PER AL CONTROL DEL VAPOR: fre de vapor, de polipropilè, amb armadura, Vaporoll Vapotech 25 "BMI", de 120 g/m², de 16 m de gruix d'aire equivalent enfront de la difusió de vapor d'aigua, segons UNE-EN 1931, estanquitat a l'aigua classe W1 segons UNE-EN 1928, (Euroclasse F de reacció al foc, segons UNE-EN 13501-1), amb cavalcaments; AÏLLAMENT TÈRMIC: panell d'escuma de poliisocianurat, Clima First "BMI", segons UNE-EN 13165, de superfície llisa i mecanitzat lateral recte, revestit per una de les seves cares amb una làmina d'alumini i per l'altra cara amb un film impermeable, amb cavalcaments autoadhesius, de 70 mm d'espessor, a topall, amb fixacions mecàniques; COBERTURA: teules ceràmiques planes Klínker Virtus "BMI", acabat Rojo, 45,8x25,8 cm, sobre enllistonat doble de llistons d'acer galvanitzat R-20 "BMI", de 20 mm d'amplada d'ànima, i 13,6 mm de longitud de cada ala i llistons d'acer galvanitzat R-30 "BMI", de 30 mm d'amplada d'ànima, i 15 mm de longitud de cada ala. Inclús grapes, cinta autoadhesiva Divoroll Tape "BMI" per a segellat de junts; fixacions mecàniques per a panells aïllants de poliestirè expandit "BMI"; pinta de ràfec "BMI" per evitar l'entrada de fulles i ocells sense obstaculitzar la ventilació; cargols rosca-xapa per a la fixació de les teules; adhesiu de segellat, Divoroll Sealing Compound MDE "BMI", per al segellat de perforacions realitzades en cobertures de teules sobre suport de formigó; banda impermeabilitzant i transpirable de polipropilè, Figaroll Plus "BMI"; suports d'alumini, "BMI"; llistó de carener "BMI" i ganxos d'alumini, "BMI". El preu no inclou la superfície suport ni els punts singulars de la cobertura.
Codi |  | Unitat |  | Descripció |  | Rendiment |  | Preu unitari | Import
1 |  |  |  | Materials
mt16pob010a |  | m² |  | Panell d'escuma de poliisocianurat, Clima First "BMI", segons UNE-EN 13165, de superfície llisa i mecanitzat lateral recte, revestit per una de les seves cares amb una làmina d'alumini i per l'altra cara amb un film impermeable, amb cavalcaments autoadhesius, de 70 mm d'espessor, resistència a compressió 150 kPa, resistència tèrmica 3,05 m²K/W, conductivitat tèrmica 0,023 W/(mK), Euroclasse E de reacció al foc segons UNE-EN 13501-1. |  | 1.05 |  | 47.95 | 50.35
mt15pdb040a |  | m² |  | Fre de vapor, de polipropilè, amb armadura, Vaporoll Vapotech 25 "BMI", de 120 g/m², de 16 m de gruix d'aire equivalent enfront de la difusió de vapor d'aigua, segons UNE-EN 1931, estanquitat a l'aigua classe W1 segons UNE-EN 1928, (Euroclasse F de reacció al foc, segons UNE-EN 13501-1), amb resistència als rajos UV d'un mes, rang de temperatura de treball de -25 a 90°C, subministrat en rotllos de 1,50x50 m, segons UNE-EN 13984. |  | 1.1 |  | 1.24 | 1.36
mt15pdb100a |  | m |  | Cinta autoadhesiva Divoroll Tape "BMI", amb adhesiu acrílic sense dissolvents, amb armadura i pel·lícula de separació, de 0,27 mm d'espessor i 60 mm d'amplada, rang de temperatura de treball de -40 a 80°C, per a la fixació i el segellat de làmines impermeabilitzants i per al control del vapor, subministrada en rotllos de 25 m de longitud. |  | 0.6 |  | 0.73 | 0.44
mt13blb010a |  | m |  | Llistó d'acer galvanitzat R-20 "BMI", de 20 mm d'amplada d'ànima, i 13,6 mm de longitud de cada ala. |  | 2.5 |  | 1.82 | 4.55
mt13blb010b |  | m |  | Llistó d'acer galvanitzat R-30 "BMI", de 30 mm d'amplada d'ànima, i 15 mm de longitud de cada ala. |  | 2 |  | 2.46 | 4.92
mt16aam010b |  | U |  | Fixació mecànica per a panells aïllants de poliestirè expandit "BMI", col·locats directament sobre la superfície suport de formigó. |  | 4 |  | 0.5 | 2
mt13tpi010a |  | U |  | Teula ceràmica plana Klínker Virtus "BMI", acabat Rojo, 45,8x25,8 cm, segons UNE-EN 1304. |  | 11.5 |  | 2.63 | 30.25
mt13blb015a |  | U |  | Adhesiu de segellat, Divoroll Sealing Compound MDE "BMI". |  | 0.013 |  | 27 | 0.35
mt13tpi015a |  | U |  | Teula ceràmica de ventilació "BMI", acabat Rojo, 45,8x25,8 cm, per a teules planes alacantines Klínker Virtus, segons UNE-EN 1304. |  | 0.1 |  | 28.71 | 2.87
mt13blb060b |  | U |  | Reixeta d'acer inoxidable, per a teules ceràmiques de ventilació Klínker Virtus "BMI". |  | 0.1 |  | 4.85 | 0.49
mt13blb030b |  | m |  | Pinta de ràfec "BMI", acabat llis, de polietilè d'alta densitat (HDPE), color vermell, de 70 mm d'altura; per evitar l'entrada de fulles i ocells sense obstaculitzar la ventilació en cobertes inclinades. |  | 0.1 |  | 1.3 | 0.13
mt13blb020a |  | m |  | Banda impermeabilitzant i transpirable de polipropilè, Figaroll Plus "BMI", de 28 cm d'amplada; per a l'impermeabilització de careners. |  | 0.1 |  | 10 | 1
mt13blb070 |  | U |  | Suport d'alumini, per a l'execució de punts singulars a cobertes inclinades "BMI". |  | 0.2 |  | 1.32 | 0.26
mt13blb040 |  | m |  | Llistó de carener, de xapa galvanitzada, per a la subjecció de les teules. |  | 0.1 |  | 4.12 | 0.41
mt13blb050 |  | U |  | Ganxos d'alumini, "BMI", per a la fixació de les teules en cobertes inclinades. |  | 0.2 |  | 0.55 | 0.11
mt13tpi011a |  | U |  | Cavalló ceràmic Triangular Plus "BMI", acabat Rojo, 45,5x24 cm, per a teules planes alacantines Klínker Virtus, segons UNE-EN 1304. |  | 0.2 |  | 11.6 | 2.32
mt13blw101 |  | U |  | Cargol rosca-xapa per subjecció de teules a llistó. |  | 4.5 |  | 0.06 | 0.27
[6 empty] | Subtotal materials: |  |  | 102.08
2 |  |  |  | Mà d'obra
mo011 |  | h |  | Oficial 1ª muntador. |  | 0.918 |  | 29.34 | 26.93
mo080 |  | h |  | Ajudant muntador. |  | 0.918 |  | 25.28 | 23.21
[6 empty] | Subtotal mà d'obra: |  |  | 50.14
3 |  |  |  | Costos directes complementaris
|  | % |  | Costos directes complementaris |  | 2 |  | 152.22 | 3.04
Cost de manteniment decennal: 24,44€ en els primers 10 anys. | [5 empty] | Costos directes (1+2+3): |  |  | 155.26
Referència i títol de la norma |  |  |  |  | Aplicabilitat(a) |  | Obligatorietat(b) |  | Sistema(c)
EN 1304:2005 |  |  |  |  | 122006 |  | 122007 |  | 3/4
Tejas de arcilla cocida para colocación discontinua. Definiciones y especificaciones de producto.
(a) Data d'aplicabilitat de la norma harmonitzada
(b) Data en què finalitza el període de coexistència
(c) Sistema d'avaluació i verificació de la constància de les prestacions