## Full 1
QVP010 | U | Trobada de la coberta "ZINCO" amb bonera amb caixa de registre. Impermeabilització amb làmines asfàltiques.
Trobada de coberta plana transitable, no ventilada, enjardinada extensiva, tipus convencional, sistema Sedum Tapizante "ZINCO", amb bonera de sortida vertical amb caixa de registre, realitzant un rebaix en el suport al voltant de la bonera, en el qual es rebrà la impermeabilització formada per: peça de reforç de làmina de betum modificat amb elastòmer SBS, LBM(SBS)-40-FP, amb armadura de feltre de polièster no teixit de 160 g/m², de superfície no protegida, totalment adherida al suport amb bufador, prèvia emprimació amb emulsió asfàltica aniònica amb càrregues tipus EB, i col·locació de bonera de cautxú EPDM, de sortida vertical, de 80 mm de diàmetre, íntegrament adherit a la peça de reforç anterior amb bufador i protegit per caixa de registre, model KS 10 "ZINCO", d'alumini recobert amb plàstic, color gris obscur, de 300x300 mm i 100 mm d'altura, amb base per al seu recolzament amb les ales esteses de 300x530 mm, tapa d'acer galvanitzat i plastificat i ranures en els laterals per permetre el pas de l'aigua procedent de la coberta recolzada sobre la capa drenant de la coberta. Inclús còdols per al replè de l'espai situat sobre les ales de la caixa de registre.
Codi |  | Unitat | Descripció |  | Rendiment |  | Preu unitari | Import
1 |  |  | Materials
mt14iea020c |  | kg | Emulsió asfàltica aniònica amb càrregues tipus EB, segons UNE 104231. |  | 0.3 |  | 3.3 | 0.99
mt14lba010g |  | m² | Làmina de betum modificat amb elastòmer SBS, LBM(SBS)-40-FP, de 3,5 mm d'espessor, massa nominal 4 kg/m², amb armadura de feltre de polièster no teixit de 160 g/m², de superfície no protegida. Segons UNE-EN 13707. |  | 1.05 |  | 5.91 | 6.21
mt15acc050aa |  | U | Bonera de cautxú EPDM, de sortida vertical, de 80 mm de diàmetre. |  | 1 |  | 6.02 | 6.02
mt14lbz110a |  | U | Caixa de registre, model KS 10 "ZINCO", d'alumini recobert amb plàstic, color gris obscur, de 300x300 mm i 100 mm d'altura, amb base per al seu recolzament amb les ales esteses de 300x530 mm, tapa d'acer galvanitzat i plastificat i ranures en els laterals per permetre el pas de l'aigua procedent de la coberta; per al registre d'element d'evacuació vertical amb una secció màxima de 240x240 mm. |  | 1 |  | 54.45 | 54.45
mt01arc010 |  | t | Cantells rodats rentats, de granulometria compresa entre 16 i 32 mm. |  | 0.18 |  | 21.65 | 3.9
[5 empty] | Subtotal materials: |  |  | 71.57
2 |  |  | Mà d'obra
mo020 |  | h | Oficial 1ª construcció. |  | 0.153 |  | 27.5 | 4.21
mo113 |  | h | Peó ordinari construcció. |  | 0.153 |  | 23.04 | 3.53
mo029 |  | h | Oficial 1ª aplicador de làmines impermeabilitzants. |  | 0.42 |  | 27.5 | 11.55
mo067 |  | h | Ajudant aplicador de làmines impermeabilitzants. |  | 0.42 |  | 24.46 | 10.27
mo008 |  | h | Oficial 1ª lampista. |  | 0.394 |  | 28.39 | 11.19
[5 empty] | Subtotal mà d'obra: |  |  | 40.75
3 |  |  | Costos directes complementaris
|  | % | Costos directes complementaris |  | 2 |  | 112.32 | 2.25
Cost de manteniment decennal: 46,97€ en els primers 10 anys. |  |  |  |  | Costos directes (1+2+3): |  |  | 114.57
Referència i títol de la norma |  |  |  | Aplicabilitat(a) |  | Obligatorietat(b) |  | Sistema(c)
EN 13707:2004+A2:2009 |  |  |  | 142010 |  | 1102010 |  | 1/2+/3/4
Láminas flexibles para la impermeabilización. Láminas bituminosas con armadura para impermeabilización de cubiertas. Definiciones y características.
(a) Data d'aplicabilitat de la norma harmonitzada
(b) Data en què finalitza el període de coexistència
(c) Sistema d'avaluació i verificació de la constància de les prestacions