## Full 1
FDD125 | m | Barana d'escala, de panell contralaminat de fusta (CLT).
Barana de panell contralaminat de fusta (CLT), de 90 cm d'altura i 60 mm de gruix, format per tres capes de taules de fusta, encolades amb adhesiu sense urea-formaldehid, amb capes successives perpendiculars entre si i disposició transversal de les taules en les capes exteriors, acabat superficial qualitat vista per a habitatges en ambdues cares, de fusta d'avet roig (Picea abies), amb tractament superficial hidrofugant, transparent, per escala d'anada i tornada, de dos trams rectes amb replà intermedi, fixada mecànicament al suport; resolució de trobades, amb cargols autoperforants de cap ample, d'acer zincat amb revestiment de crom, segellat interior amb cinta adhesiva per ambdues cares, de goma butílica, amb armadura de polièster i segellat exterior amb cinta autoadhesiva de polietilè amb adhesiu acrílic sense dissolvents, amb armadura de polietilè i pel·lícula de separació de paper siliconat, prèvia aplicació d'emprimació incolora, a base d'una dispersió acrílica sense dissolvents.
Codi |  |  | Unitat | Descripció | Rendiment | Preu unitari | Import
1 |  |  |  | Materials
mt07ems140agmc |  |  | m | Barana de panell contralaminat de fusta (CLT), de 90 cm d'altura i 60 mm de gruix, format per tres capes de taules de fusta, encolades amb adhesiu sense urea-formaldehid, amb capes successives perpendiculars entre si i disposició transversal de les taules en les capes exteriors, acabat superficial qualitat vista per a habitatges en ambdues cares, de fusta d'avet roig (Picea abies), classe de servei 1 i 2, segons UNE-EN 1995-1-1, Euroclasse D-s2, d0 de reacció al foc, segons UNE-EN 13501-1, conductivitat tèrmica 0,13 W/(mK), densitat 490 kg/m³, calor específic 1600 J/kgK, factor de resistència a la difusió del vapor d'aigua 20 contingut d'humitat a l'entrega del 12% (+/- 2%), classe resistent C24 i mòdul d'elasticitat paral·lel de 12500 N/mm², per una escala d'anada i tornada, de dos trams rectes amb replà intermedi. | 1 | 228.92 | 228.92
mt07ems030 |  |  | U | Repercussió, per m², de tractament superficial hidrofugant, transparent, aplicat en una cara del panell contralaminat de fusta. | 1 | 4.8 | 4.8
mt07emr330aaa |  |  | U | Repercussió, per m², de resolució de trobades, amb cargols autoperforants de cap ample, d'acer zincat amb revestiment de crom, segellat interior amb cinta adhesiva per ambdues cares, de goma butílica, amb armadura de polièster i segellat exterior amb cinta autoadhesiva de polietilè amb adhesiu acrílic sense dissolvents, amb armadura de polietilè i pel·lícula de separació de paper siliconat, prèvia aplicació d'emprimació incolora, a base d'una dispersió acrílica sense dissolvents. | 2 | 2.1 | 4.2
mt07ems091 |  |  | U | Elements de fixació mecànica, per a muntatge de barana d'escala de panell contralaminat de fusta (CLT) | 2 | 2.3 | 4.6
[5 empty] | Subtotal materials: |  | 242.52
2 |  |  |  | Mà d'obra
mo048 |  |  | h | Oficial 1ª muntador d'estructura de fusta. | 0.988 | 28.39 | 28.05
mo095 |  |  | h | Ajudant muntador d'estructura de fusta. | 1.976 | 25.25 | 49.89
[5 empty] | Subtotal mà d'obra: |  | 77.94
3 |  |  |  | Costos directes complementaris
|  |  | % | Costos directes complementaris | 2 | 320.46 | 6.41
[5 empty] | Costos directes (1+2+3): |  | 326.87