## Full 1
FFP010 | m² |  | Full de partició interior, de fàbrica de maó ceràmic cara vista.
Full de partició interior, de 13,5 cm d'espessor, de fàbrica de maó ceràmic cara vista calat clínquer, color vermell, 28x13,5x5 cm, amb junts horitzontals i verticals de 10 mm d'espessor, junt renfonsada, rebuda amb morter de ciment industrial, color gris, M-5, subministrat a granel.
Codi |  | Unitat |  | Descripció | Rendiment |  |  | Preu unitari | Import
1 |  |  |  | Materials
mt05bvk010a |  | U |  | Maó ceràmic cara vista calat clínquer, color vermell, 28x13,5x5 cm, per a ús en fàbrica no protegida (peça U), densitat 1300 kg/m³, segons UNE-EN 771-1. | 61 |  |  | 0.6 | 36.6
mt08aaa010a |  | m³ |  | Aigua. | 0.01 |  |  | 1.5 | 0.02
mt09mif010cb |  | t |  | Morter industrial per a obra de paleta, de ciment, color gris, categoria M-5 (resistència a compressió 5 N/mm²), subministrat a granel, segons UNE-EN 998-2. | 0.057 |  |  | 50.2 | 2.86
[5 empty] | Subtotal materials: |  |  |  | 39.48
2 |  |  |  | Equip i maquinària
mq06mms010 |  | h |  | Mesclador continu amb sitja, per a morter industrial en sec, subministrat a granel. | 0.216 |  |  | 1.94 | 0.42
[5 empty] | Subtotal equip i maquinària: |  |  |  | 0.42
3 |  |  |  | Mà d'obra
mo021 |  | h |  | Oficial 1ª construcció en treballs de ram de paleta. | 1.113 |  |  | 28.42 | 31.63
mo114 |  | h |  | Peó ordinari construcció en treballs de ram de paleta. | 1.163 |  |  | 23.81 | 27.69
[5 empty] | Subtotal mà d'obra: |  |  |  | 59.32
4 |  |  |  | Costos directes complementaris
|  | % |  | Costos directes complementaris | 2 |  |  | 99.22 | 1.98
Cost de manteniment decennal: 5,06€ en els primers 10 anys. |  |  |  |  | Costos directes (1+2+3+4): |  |  |  | 101.2
Referència i títol de la norma | [5 empty] | Aplicabilitat(a) | Obligatorietat(b) |  | Sistema(c)
EN 771-1:2011+A1:2015 | [5 empty] | 1062020 | 1062020 |  | 2+/4
Especificaciones de piezas para fábrica de albañilería. Parte 1: Piezas de arcilla cocida.
EN 998-2:2016 | [5 empty] | 1182020 | 1182020 |  | 2+/4
Especificaciones de los morteros para albañilería. Parte 2: Morteros para albañilería
(a) Data d'aplicabilitat de la norma harmonitzada
(b) Data en què finalitza el període de coexistència
(c) Sistema d'avaluació i verificació de la constància de les prestacions