## Full 1
NAL030 | m² | Aïllament termoacústic de sòls flotants, amb poliestirè expandit.
Aïllament termoacústic de sòls flotants, format per panell rígid de poliestirè expandit, segons UNE-EN 13163, de superfície llisa i mecanitzat lateral recte, de 100 mm d'espessor, resistència tèrmica 3,35 m²K/W, conductivitat tèrmica 0,03 W/(mK), tapat amb film de polietilè de 0,2 mm d'espessor i desolidarització perimetral realitzada amb el mateix material aïllant. Col·locació en obra: a topall, simplement recolzat, preparat per a rebre una base de paviment de morter o formigó. Inclús cinta autoadhesiva per a segellat de junts.
Codi |  | Unitat | Descripció |  | Rendiment |  | Preu unitari | Import
1 |  |  | Materials
mt16pel060nMd |  | m² | Panell rígid de poliestirè expandit, segons UNE-EN 13163, de superfície llisa i mecanitzat lateral recte, de 100 mm d'espessor, resistència tèrmica 3,35 m²K/W, conductivitat tèrmica 0,03 W/(mK), Euroclasse E de reacció al foc segons UNE-EN 13501-1, amb codi de designació EPS-EN 13163-T3-L3-W2-S5-P10-TR200-DS(N)2-BS150-CS(10)100; proporcionant una reducció del nivell global de pressió de soroll d'impactes de 29 dB. |  | 1.1 |  | 15.51 | 17.06
mt16png010d |  | m² | Film de polietilè de 0,2 mm d'espessor i 184 g/m² de massa superficial. |  | 1.1 |  | 0.41 | 0.45
mt16aaa030 |  | m | Cinta autoadhesiva per closa de juntes. |  | 0.4 |  | 0.3 | 0.12
[5 empty] | Subtotal materials: |  |  | 17.63
2 |  |  | Mà d'obra
mo054 |  | h | Oficial 1ª muntador d'aïllaments. |  | 0.096 |  | 29.34 | 2.82
mo101 |  | h | Ajudant muntador d'aïllaments. |  | 0.096 |  | 25.28 | 2.43
[5 empty] | Subtotal mà d'obra: |  |  | 5.25
3 |  |  | Costos directes complementaris
|  | % | Costos directes complementaris |  | 2 |  | 22.88 | 0.46
Cost de manteniment decennal: 2,11€ en els primers 10 anys. |  |  |  |  | Costos directes (1+2+3): |  |  | 23.34
Referència i títol de la norma |  |  |  | Aplicabilitat(a) |  | Obligatorietat(b) |  | Sistema(c)
EN 13163:2012+A1:2015 |  |  |  | 1072020 |  | 1072020 |  | 1/3/4
Productos aislantes térmicos para aplicaciones en la edificación. Productos manufacturados de poliestireno expandido (EPS). Especificación.
(a) Data d'aplicabilitat de la norma harmonitzada
(b) Data en què finalitza el període de coexistència
(c) Sistema d'avaluació i verificació de la constància de les prestacions