## Full 1
NAN090 | m² |  | Aïllament tèrmic per l'exterior de cobertes inclinades d'estructura de fusta.
Aïllament tèrmic per l'exterior de cobertes inclinades d'estructura de fusta, format per: panell rígid de llana de roca volcànica, de doble densitat (150 kg/m³ en la capa superior i 95 kg/m³ en la capa inferior), no revestit, de 100 mm d'espessor, segons UNE-EN 13162, resistència tèrmica 2,75 m²K/W, conductivitat tèrmica 0,036 W/(mK). Col·locació en obra: a topall, col·locat sota el enllistonat per al muntatge de la cobertura, amb tirafons de doble rosca. Inclús llates d'empostissar de fusta per a evitar el lliscament dels panells aïllants de coberta i cargols per a la fixació de les llates d'empostissar al suport. El preu no inclou el enllistonat per al muntatge de la cobertura.
Codi |  | Unitat |  | Descripció |  | Rendiment |  | Preu unitari | Import
1 |  |  |  | Materials
mt07mee203ef |  | m |  | Llistó de 40x40 mm de secció, de fusta de pinastre (Pinus pinaster), tractada en autoclau, amb classe d'ús 4, segons UNE-EN 335, acabat raspallat, amb humitat inferior al 20%. |  | 0.15 |  | 1.7 | 0.26
mt13blw131 |  | U |  | Cargol per a subjecció d'elements de fusta. |  | 0.3 |  | 0.11 | 0.03
mt16lrw060jb |  | m² |  | Panell rígid de llana de roca volcànica, de doble densitat (150 kg/m³ en la capa superior i 95 kg/m³ en la capa inferior), no revestit, de 100 mm d'espessor, segons UNE-EN 13162, resistència tèrmica 2,75 m²K/W, conductivitat tèrmica 0,036 W/(mK), Euroclasse A1 de reacció al foc segons UNE-EN 13501-1, calor específic 840 J/kgK i factor de resistència a la difusió del vapor d'aigua 1. |  | 1.05 |  | 31.63 | 33.21
mt16lrw061b |  | U |  | Tirafons de doble rosca, per a panells aïllants de llana de roca. |  | 2 |  | 2.12 | 4.24
[6 empty] | Subtotal materials: |  |  | 37.74
2 |  |  |  | Mà d'obra
mo054 |  | h |  | Oficial 1ª muntador d'aïllaments. |  | 0.15 |  | 29.34 | 4.4
mo101 |  | h |  | Ajudant muntador d'aïllaments. |  | 0.15 |  | 25.28 | 3.79
[6 empty] | Subtotal mà d'obra: |  |  | 8.19
3 |  |  |  | Costos directes complementaris
|  | % |  | Costos directes complementaris |  | 2 |  | 45.93 | 0.92
Cost de manteniment decennal: 0,94€ en els primers 10 anys. | [5 empty] | Costos directes (1+2+3): |  |  | 46.85
Referència i títol de la norma |  |  |  |  | Aplicabilitat(a) |  | Obligatorietat(b) |  | Sistema(c)
EN 13162:2012+A1:2015 |  |  |  |  | 1072020 |  | 1072020 |  | 1/3/4
Productos aislantes térmicos para aplicaciones en la edificación. Productos manufacturados de lana mineral (MW). Especificación.
(a) Data d'aplicabilitat de la norma harmonitzada
(b) Data en què finalitza el període de coexistència
(c) Sistema d'avaluació i verificació de la constància de les prestacions