## Full 1
NAN110 | m² |  | Aïllament tèrmic per l'interior de cobertes inclinades d'estructura de fusta, sobre espai habitable.
Aïllament tèrmic per l'interior de cobertes inclinades d'estructura de fusta, sobre espai habitable, format per: panell llana mineral de llana de roca volcànica, segons UNE-EN 13162, no revestit, de 140 mm d'espessor, resistència tèrmica 4,2 m²K/W, conductivitat tèrmica 0,033 W/(mK), col·locat a topall i fixat mecànicament, preparat per rebre l'extradossat interior que sigui compatible amb ell.
Codi |  | Unitat |  | Descripció |  | Rendiment |  | Preu unitari | Import
1 |  |  |  | Materials
mt16lrw030fkt |  | m² |  | Panell semirígid de llana de roca volcànica, segons UNE-EN 13162, no revestit, de 140 mm d'espessor, resistència tèrmica 4,2 m²K/W, conductivitat tèrmica 0,033 W/(mK), Euroclasse A1 de reacció al foc segons UNE-EN 13501-1, densitat 70 kg/m³, capacitat d'absorció d'aigua a curt termini <=1 kg/m², calor específic 840 J/kgK i factor de resistència a la difusió del vapor d'aigua 1. |  | 1.05 |  | 36.34 | 38.16
mt16bab020d |  | U |  | Espiga especial per a fusta, de 6 mm de diàmetre i 140 mm de longitud. |  | 6 |  | 0.81 | 4.86
[6 empty] | Subtotal materials: |  |  | 43.02
2 |  |  |  | Mà d'obra
mo054 |  | h |  | Oficial 1ª muntador d'aïllaments. |  | 0.12 |  | 29.34 | 3.52
mo101 |  | h |  | Ajudant muntador d'aïllaments. |  | 0.12 |  | 25.28 | 3.03
[6 empty] | Subtotal mà d'obra: |  |  | 6.55
3 |  |  |  | Costos directes complementaris
|  | % |  | Costos directes complementaris |  | 2 |  | 49.57 | 0.99
Cost de manteniment decennal: 1,01€ en els primers 10 anys. | [5 empty] | Costos directes (1+2+3): |  |  | 50.56
Referència i títol de la norma |  |  |  |  | Aplicabilitat(a) |  | Obligatorietat(b) |  | Sistema(c)
EN 13162:2012+A1:2015 |  |  |  |  | 1072020 |  | 1072020 |  | 1/3/4
Productos aislantes térmicos para aplicaciones en la edificación. Productos manufacturados de lana mineral (MW). Especificación.
(a) Data d'aplicabilitat de la norma harmonitzada
(b) Data en què finalitza el període de coexistència
(c) Sistema d'avaluació i verificació de la constància de les prestacions