## Full 1
NBL032 | m² |  | Aïllament acústic a soroll d'impacte de sòls flotants, amb panells de llana mineral.
Aïllament acústic a soroll d'impacte de sòls flotants, format per panell de llana mineral no revestit, aglomerat amb resines, imputrescible, de 20 mm d'espessor, segons UNE-EN 13162, resistència tèrmica 0,55 m²K/W, conductivitat tèrmica 0,036 W/(mK), rigidesa dinàmica 25 MN/m³, proporcionant una reducció del nivell global de pressió de soroll d'impactes de 29 dB, disposat a testa, tapat amb film de polietilè de 0,2 mm d'espessor i 184 g/m² de massa superficial i desolidarització perimetral realitzada amb el mateix material aïllant i banda de polietilè, de 5 mm d'espessor i 20 cm d'amplada, densitat 20 kg/m³; preparat per a rebre una base de paviment de morter o formigó. Inclús cinta autoadhesiva per a segellat de junts.
Codi |  | Unitat |  | Descripció |  | Rendiment |  | Preu unitari |  | Import
1 |  |  |  | Materials
mt16lra080Ha |  | m² |  | Panell de llana mineral no revestit, aglomerat amb resines, imputrescible, de 20 mm d'espessor, segons UNE-EN 13162, resistència tèrmica 0,55 m²K/W, conductivitat tèrmica 0,036 W/(mK), rigidesa dinàmica 25 MN/m³, Euroclasse A1 de reacció al foc segons UNE-EN 13501-1 i factor de resistència a la difusió del vapor d'aigua 1, amb codi de designació MW-EN 13162-T6-DS(TH)-WS-WL(P)-SD25-CP5, proporcionant una reducció del nivell global de pressió de soroll d'impactes de 29 dB. |  | 1.2 |  | 6.09 |  | 7.31
mt16png010d |  | m² |  | Film de polietilè de 0,2 mm d'espessor i 184 g/m² de massa superficial. |  | 1.05 |  | 0.41 |  | 0.43
mt16pnc030a |  | m |  | Banda de polietilè, de 5 mm d'espessor i 20 cm d'amplada, densitat 20 kg/m³, complement per evitar ponts acústics en punts de trobada verticals. |  | 1.05 |  | 0.35 |  | 0.37
mt16aaa030 |  | m |  | Cinta autoadhesiva per closa de juntes. |  | 0.1 |  | 0.3 |  | 0.03
[6 empty] | Subtotal materials: |  |  |  | 8.14
2 |  |  |  | Mà d'obra
mo054 |  | h |  | Oficial 1ª muntador d'aïllaments. |  | 0.096 |  | 29.34 |  | 2.82
mo101 |  | h |  | Ajudant muntador d'aïllaments. |  | 0.096 |  | 25.28 |  | 2.43
[6 empty] | Subtotal mà d'obra: |  |  |  | 5.25
3 |  |  |  | Costos directes complementaris
|  | % |  | Costos directes complementaris |  | 2 |  | 13.39 |  | 0.27
Cost de manteniment decennal: 0,94€ en els primers 10 anys. | [5 empty] | Costos directes (1+2+3): |  |  |  | 13.66
Referència i títol de la norma |  |  |  |  | Aplicabilitat(a) |  | Obligatorietat(b) |  | Sistema(c)
EN 13162:2012+A1:2015 |  |  |  |  | 1072020 |  | 1072020 |  | 1/3/4
Productos aislantes térmicos para aplicaciones en la edificación. Productos manufacturados de lana mineral (MW). Especificación.
(a) Data d'aplicabilitat de la norma harmonitzada
(b) Data en què finalitza el període de coexistència
(c) Sistema d'avaluació i verificació de la constància de les prestacions