## Full 1
NIC031 | m² |  | Impermeabilització de llosa de fonamentació, amb presència permanent d'aigua. Sistema Reestructuración Molecular "TECAFIL".
Impermeabilització de llosa de fonamentació, amb presència permanent d'aigua, sistema Reestructuración Molecular "TECAFIL". IMPERMEABILITZACIÓ SOTA LA LLOSA: aplicació d'una mà d'impregnació líquida, Tecafil Nano Quimic AP "TECAFIL", sense diluir, (rendiment: 0,15 kg/m²), abans de procedir al formigonat, amb l'armadura de la llosa ja muntada, sobre el formigó de neteja prèviament humit amb aigua. IMPERMEABILITZACIÓ SOBRE LA LLOSA: aplicació d'una mà d'impregnació líquida, Tecafil Nano Quimic AP "TECAFIL", sense diluir, (rendiment: 0,2 kg/m²), sobre el formigó ja endurit, aplicació de beurada de ciment CEM II/B-L 32,5 R 1/4 mitjançant estesa amb raspall i una mà d'impregnació líquida, Tecafil Nano Quimic AP "TECAFIL", sense diluir, (rendiment: 0,2 kg/m²).
Codi |  | Unitat |  | Descripció | Rendiment | Preu unitari | Import
1 |  |  |  | Materials
mt08aaa010a |  | m³ |  | Aigua. | 0.001 | 1.5 | 0
mt15tec010c |  | kg |  | Impregnació líquida, Tecafil Nano Quimic AP "TECAFIL", sense substàncies orgàniques volàtils (VOC); per a aplicar amb pistola, segons UNE-EN 1504-2. | 0.55 | 12 | 6.6
mt09lec020j |  | m³ |  | Beurada de ciment CEM II/B-L 32,5 R 1/4. | 0.001 | 102.7 | 0.1
[5 empty] | Subtotal materials: |  | 6.7
2 |  |  |  | Mà d'obra
mo032 |  | h |  | Oficial 1ª aplicador de productes impermeabilitzants. | 0.096 | 28.42 | 2.73
mo070 |  | h |  | Ajudant aplicador de productes impermeabilitzants. | 0.096 | 25.28 | 2.43
[5 empty] | Subtotal mà d'obra: |  | 5.16
3 |  |  |  | Costos directes complementaris
|  | % |  | Costos directes complementaris | 2 | 11.86 | 0.24
Cost de manteniment decennal: 0,48€ en els primers 10 anys. |  |  |  |  | Costos directes (1+2+3): |  | 12.1