## Full 1
NIM050 | m² |  | Impermeabilització de mur de formigó en contacte amb el terreny, per la seva cara exterior. Sistema Reestructuración Molecular "TECAFIL".
Impermeabilització de mur de formigó en contacte amb el terreny, per la seva cara exterior, sistema Reestructuración Molecular "TECAFIL", compost per una mà d'impregnació líquida, Tecafil Nano Quimic AP "TECAFIL", sense diluir, (rendiment: 0,15 kg/m²), sobre el formigó prèviament humit amb aigua; aplicació de beurada de ciment CEM II/B-L 32,5 R 1/4 mitjançant estesa amb raspall i una mà d'impregnació líquida, Tecafil Nano Quimic AP "TECAFIL", sense diluir, (rendiment: 0,15 kg/m²).
Codi |  | Unitat |  | Descripció | Rendiment | Preu unitari | Import
1 |  |  |  | Materials
mt08aaa010a |  | m³ |  | Aigua. | 0.006 | 1.5 | 0.01
mt15tec010c |  | kg |  | Impregnació líquida, Tecafil Nano Quimic AP "TECAFIL", sense substàncies orgàniques volàtils (VOC); per a aplicar amb pistola, segons UNE-EN 1504-2. | 0.3 | 12 | 3.6
mt09lec020j |  | m³ |  | Beurada de ciment CEM II/B-L 32,5 R 1/4. | 0.001 | 102.7 | 0.1
[5 empty] | Subtotal materials: |  | 3.71
2 |  |  |  | Mà d'obra
mo032 |  | h |  | Oficial 1ª aplicador de productes impermeabilitzants. | 0.096 | 28.42 | 2.73
mo070 |  | h |  | Ajudant aplicador de productes impermeabilitzants. | 0.096 | 25.28 | 2.43
[5 empty] | Subtotal mà d'obra: |  | 5.16
3 |  |  |  | Costos directes complementaris
|  | % |  | Costos directes complementaris | 2 | 8.87 | 0.18
Cost de manteniment decennal: 0,45€ en els primers 10 anys. |  |  |  |  | Costos directes (1+2+3): |  | 9.05