## Full 1
RSC100 | m² |  | Paviment continu interior decoratiu de terratzo "in situ", amb morter a base de resina epoxi.
Paviment continu interior decoratiu de terratzo "in situ", de 8 mm de gruix, resistència al lliscament 35<Rd<=45, classe 2, realitzat sobre superfície suport de morter de ciment o de formigó. EMPRIMACIÓ: emprimació epoxi de dos components, sense dissolvents, aplicada amb corró, 0,5 kg/m². CAPA DE MORTER: morter epoxi de dos components, a base de resines epoxi, càrregues minerals i àrid de marbre, de granulometria compresa entre 3 i 8 mm, aplicat amb plana, 31,75 kg/m². CAPA DE SEGELLAT: segellador, a base de polímers elastomèrics, transparent, aplicat amb abrillantadora, 0,15 l/m². El preu no inclou la superfície suport ni l'execució dels junts.
Codi |  | Unitat |  | Descripció | Rendiment | Preu unitari | Import
1 |  |  |  | Materials
mt28mct010a |  | kg |  | Emprimació epoxi de dos components, sense dissolvents, per millorar l'adherència dels suports de morter de ciment i de formigó, per a aplicar amb corró. | 0.5 | 14.78 | 7.39
mt28mct020a |  | kg |  | Morter epoxi de dos components, a base de resines epoxi, càrregues minerals i àrid de marbre, de granulometria compresa entre 3 i 8 mm, per a paviments continus de terratzo "in situ", per a aplicar amb llana. | 31.75 | 3.74 | 118.75
mt28mct040a |  | l |  | Segellador, a base de polímers elastomèrics, transparent, amb resistència al lliscament 35<Rd<=45 segons UNE-EN 16165 i lliscabilitat classe 2 segons CTE, per a paviments continus de terratzo "in situ", per a aplicar amb abrillantadora. | 0.15 | 38.7 | 5.81
[5 empty] | Subtotal materials: |  | 131.95
2 |  |  |  | Equip i maquinària
mq08war151 |  | h |  | Polidora d'alta velocitat per a paviments de terratzo "in situ", composta per plats giratoris als que s'acoblen una sèrie de moles abrasives diamantades. | 0.4 | 4.15 | 1.66
mq08war156 |  | h |  | Abrillantadora d'alta velocitat per a paviments de terratzo "in situ", amb plat de esponja sintètica. | 0.3 | 7.5 | 2.25
[5 empty] | Subtotal equip i maquinària: |  | 3.91
3 |  |  |  | Mà d'obra
mo020 |  | h |  | Oficial 1ª construcció. | 0.839 | 28.42 | 23.84
mo113 |  | h |  | Peó ordinari construcció. | 0.48 | 23.81 | 11.43
mo037 |  | h |  | Oficial 1ª polidor de paviments. | 0.48 | 28.42 | 13.64
mo075 |  | h |  | Ajudant polidor de paviments. | 0.36 | 25.28 | 9.1
[5 empty] | Subtotal mà d'obra: |  | 58.01
4 |  |  |  | Costos directes complementaris
|  | % |  | Costos directes complementaris | 2 | 193.87 | 3.88
Cost de manteniment decennal: 17,80€ en els primers 10 anys. |  |  |  |  | Costos directes (1+2+3+4): |  | 197.75