## Full 1
FFX200 | m² | Full exterior, autoportant i passant, de façana de dos fulls, de fàbrica de bloc de formigó cara vista. Sistema GHAS "GEO-HIDROL".
Full exterior, autoportant i passant, de façana de dos fulls, sistema GHAS "GEO-HIDROL", de 15 cm d'espessor, amb DAU núm. 12/076 C, de fàbrica de bloc CV de formigó, llis hidròfug, color gris, 40x20x15 cm, resistència normalitzada R10 (10 N/mm²), amb junts horitzontals i verticals de 10 mm d'espessor, junt renfonsada, rebuda amb morter de ciment industrial, color gris, M-5, subministrat a granel, reforçada amb armadura de llinyola prefabricada d'acer galvanitzat en calent amb recobriment de resina epoxi Geofor 4075 E SAO "GEO-HIDROL", de 3,7 mm de diàmetre i de 75 mm d'amplada, amb dispositius de separació, geometria dissenyada per permetre el cavalcament i sistema d'autocontrol de l'operari (SAO), col·locada en fileres cada 60 cm aproximadament i com mínim en arranc de la fàbrica sobre forjat, sota escopidor i sobre llinda de buits, amb una quantia de 2,58 m/m² i ancorada al forjat o pilar amb elements d'ancoratge d'acer inoxidable AISI 304, Geoanc 1CDM SAO (sistema d'autocontrol de l'operari), (0,67 u/m²), fixats amb tacs d'expansió M6. Llinda de de fàbrica cara vista amb armadura de llinyola prefabricada d'acer galvanitzat en calent amb recobriment de resina epoxi Geofor 4100 E SAO "GEO-HIDROL", de 3,7 mm de diàmetre i de 100 mm d'amplada, aparell a trencajunt de pla; muntatge i desmuntatge d'estintolament.
Codi |  |  | Unitat | Descripció | Rendiment |  | Preu unitari | Import
1 |  |  |  | Materials
mt03bhe010ace |  |  | U | Bloc CV de formigó, llis hidròfug, color gris, 40x20x15 cm, categoria II, resistència normalitzada R10 (10 N/mm²), densitat 1200 kg/m³; amb el preu incrementat el 20% en concepte de peces especials: cèrcols i medis. Segons UNE-EN 771-3. | 13 |  | 0.92 | 11.96
mt08aaa010a |  |  | m³ | Aigua. | 0.004 |  | 1.5 | 0.01
mt09mif010cb |  |  | t | Morter industrial per a obra de paleta, de ciment, color gris, categoria M-5 (resistència a compressió 5 N/mm²), subministrat a granel, segons UNE-EN 998-2. | 0.021 |  | 50.2 | 1.05
mt07aaa010a |  |  | U | Ancoratge d'acer inoxidable AISI 304, Geoanc 1CDM SAO "GEO-HIDROL", de 72 mm de longitud, amb doble llibertat de moviment i sistema d'autocontrol de l'operari (SAO), per a fixació de la fàbrica a l'estructura. | 0.67 |  | 6.8 | 4.56
mt07aaa012 |  |  | U | Tac d'expansió M6, FISCHER FNA II 6X30/5". | 0.67 |  | 0.47 | 0.31
mt07aag010Fbt |  |  | m | Armadura de llinyola prefabricada d'acer galvanitzat en calent amb recobriment de resina epoxi Geofor 4075 E SAO "GEO-HIDROL", de 3,7 mm de diàmetre i 75 mm d'amplada, amb dispositius de separació, geometria dissenyada per permetre el cavalcament i sistema d'autocontrol de l'operari (SAO). Segons UNE-EN 845-3. | 2.58 |  | 2.48 | 6.4
mt07aag010Fcw |  |  | m | Armadura de llinyola prefabricada d'acer galvanitzat en calent amb recobriment de resina epoxi Geofor 4100 E SAO "GEO-HIDROL", de 3,7 mm de diàmetre i 100 mm d'amplada, amb dispositius de separació, geometria dissenyada per permetre el cavalcament i sistema d'autocontrol de l'operari (SAO). Segons UNE-EN 845-3. | 0.4 |  | 2.48 | 0.99
mt50spa050m |  |  | m³ | Tauló de fusta de pi, dimensions 20x7,2 cm. | 0.001 |  | 439.2 | 0.44
mt50spa101 |  |  | kg | Claus d'acer. | 0.011 |  | 1.87 | 0.02
mt50spa081a |  |  | U | Puntal metàl·lic telescòpic, de fins a 3 m d'altura. | 0.003 |  | 19.25 | 0.06
[5 empty] | Subtotal materials: |  |  | 25.8
2 |  |  |  | Equip i maquinària
mq06mms010 |  |  | h | Mesclador continu amb sitja, per a morter industrial en sec, subministrat a granel. | 0.091 |  | 1.94 | 0.18
[5 empty] | Subtotal equip i maquinària: |  |  | 0.18
3 |  |  |  | Mà d'obra
mo021 |  |  | h | Oficial 1ª construcció en treballs de ram de paleta. | 0.947 |  | 28.42 | 26.91
mo114 |  |  | h | Peó ordinari construcció en treballs de ram de paleta. | 0.54 |  | 23.81 | 12.86
[5 empty] | Subtotal mà d'obra: |  |  | 39.77
4 |  |  |  | Costos directes complementaris
|  |  | % | Costos directes complementaris | 3 |  | 65.75 | 1.97
Cost de manteniment decennal: 2,71€ en els primers 10 anys. |  |  |  |  | Costos directes (1+2+3+4): |  |  | 67.72
Referència i títol de la norma | [5 empty] | Aplicabilitat(a) | Obligatorietat(b) | Sistema(c)
EN 771-3:2011+A1:2015 | [5 empty] | 1062020 | 1062020 | 2+/4
Especificaciones de piezas para fábrica de albañilería. Parte 3: Bloques de hormigón (áridos densos y ligeros).
EN 998-2:2016 | [5 empty] | 1182020 | 1182020 | 2+/4
Especificaciones de los morteros para albañilería. Parte 2: Morteros para albañilería
EN 845-3:2013+A1:2016 | [5 empty] | 1032020 | 1032020 | 3
Especificación de componentes auxiliares para fábricas de albañilería. Parte 3: Armaduras de junta de tendel de malla de acero.
(a) Data d'aplicabilitat de la norma harmonitzada
(b) Data en què finalitza el període de coexistència
(c) Sistema d'avaluació i verificació de la constància de les prestacions